## KONZEPT UND HINWEISE
FLACHFUNDATION: BILANZIERTE DIFFERENZ DER CO2 – BELASTUNG JE NACH BETTUNGSSITUATION
GENERELLES KONZEPT
Liegt eine Flachfundation mit konzentrierten Stützenlasten direkt auf elastischer Bettung (Erdreich), erzeugen diese Lasten in einem Umkreis mit Radius ca. "3*Elastische Länge der Platte" je eine leicht konkav - kegelförmige Spannungsverteilung im Untergrund / Erdreich. Überschneiden sich die Wirkungskreise der einzelnen Lastachsen, so findet eine Überlagerung der Bodenpressungen und der daraus resultierenden Einfederungen pro Stützenachse statt. Sowohl Spannungsverteilung als auch elastische Einfederung je Lastachse sind dabei – nebst der jeweiligen Vertikallast – von der Biegesteifigkeit der Betonplatte und vom Elastizitätsmodul des Erdmaterials abhängig ***Boussinesq, Ödmark, Eisenmann.
Wird nun das gewachsene oder verdichtete Erdreich durch Einschub einer unter Dauerspannung kriechenden, d.h. sich plastisch verformenden Dämmschicht "geschwächt" (Zelle F 15), resultiert im Laufe der Zeit (nachträglich, nach Erstellung / Erhärtung des Bauwerks) eine unerwünschte, da nicht erfasste zusätzliche Stützensenkung / Einfederung mit nachteiligen Folgen für die Platte und den Überbau. Für gleiches Verhalten wie bei reiner Erdreichlagerung muss die Platte somit entsprechend verstärkt werden. Die resultierende Zusatzstärke gemäss "Zelle J11" hängt dabei von der Stärke und dem (Langzeit - ) E - Modul des kriechfähigen Dämmstoffs (XPS) ab. Demgegenüber hat eine Dämmstoff - Zwischenlage aus SCHAUMGLAS (dank i.d.R. grösserem E - Modul als jenem des Untergrundes) keine Veränderungen in der Plattenstatik zur Folge.
Mögliches Problem: Es kommt vor, dass der projektierende Bauingenieur zum Zeitpunkt der Vordimensionierung, d.h. für die Ausschreibung der Baumeisterarbeiten, sich nicht am effektiven Baugrund und der (in der Regel noch unbekannten) Dämmschicht orientiert, sondern dass er sein elektronisches Plattenprogramm mit einem sehr vorsichtigen, d.h. extrem tiefen «Bettungsmodul aus dem Kochbuch» füttert. Er hat damit vorsorglich jede unangenehme Überraschung (speziell hinsichtlich der ihm eher «artfremden» Dämmung im Statikgefüge) umgangen. Da sich die «Bilanzierte Differenz» - nebst der unterschiedlichen CO2 – Belastung aus SCHAUMGLAS resp. XPS – vor allem aus den unterschiedlichen Betonstärken je nach Dämmstofflagerung ergibt, bleibt in solchen Fällen der ökologische Vorteil einer harten Lagerung in der Ausschreibung unberücksichtigt.
Werden derart getroffene «Sicherheitsannahmen» im Lichte neuer Erkenntnisse nicht mehr angepasst, kann nur noch der «entgangene ökologische Nutzen» ausgewiesen werden.
HINWEISE ZUM RECHENPROGRAMM
GENERELLES: Als Folge der vorgenannten Eventualität (Annahme einer «vorsorglich» weichen Bettung trotz gutem Baugrund) unterscheidet das Rechenprogramm zwei sogenannte Referenzsituationen (A oder B).
Fall A stellt eine Vorwärtsbetrachtung dar, indem hier die erhöhte CO2 – Belastung bestimmt wird, wenn statt der direkten Erdreichlagerung (oder bei SCHAUMGLAS – Lagerung) eine Plattenlagerung mit eingeschobener XPS – Dämmstoffunterlage erstellt werden soll. Dabei wird die für identische Plattenverformung benötigte Mehrstärke der Fundamentplatte ermittelt, und daraus deren spezifische CO2 – Belastung bestimmt.
Fall B stellt eine Rückwärtsbetrachtung dar, indem hier die erhöhte CO2 – Belastung bestimmt wird, falls trotz gutem Baugrund (mit oder ohne SCHAUMGLAS – Dämmung) die natürliche Bettung durch vergleichsweise weiche XPS – Dämmstoff kompromittiert wird. Das Programm berechnet in diesem Fall jene Minderung an Plattenstärke und damit an CO2 - Belastung, welche bei alternativer Verwendung von SCHAUMGLAS möglich gewesen wäre.
In Zelle H42 kann die gewünschte Berechnung vorgewählt werden (Eintrag A oder B)
*** Die grundlegende Bemessung der alternativen Plattenstärke ist in ISBN 3952029106 im Detail dokumentiert.
Dieses Rechenmodell nach Eisenmann et al. berücksichtigt die Interaktion zwischen der Biegesteifigkeit der Fundamentplatte und der Elastizität ihrer lastabtragenden Unterlage unter Einzellast. Die Verformungen beziehen sich somit auf die lokale Einzellast, und nicht auf das Setzungsverhalten des gesamten Gebäudekörpers – was im Übrigen der hier interessierenden Frage entspricht. Es ist somit geeignet, den unterschiedlichen Einfluss je nach eingeschobener Dämmschicht auf die lokale Zusatzverformung abzuschätzen, bzw. die als Gegenmassnahme benötigte alternative Plattenstärke zu bestimmen. Das vorliegende Excelprogramm ersetzt aber nicht eine vergleichende Gesamtberechnung für die alternative Flachgründung als Ganzes, sondern ist in diesem Zusammenhang als «vorausschauende Abschätzung» zu verstehen.
Sowohl bei Fall A wie bei Fall B wird die «Differenzierte CO2 – Bilanz» durch die unterschiedlichen Anteile aus «Materialwirkung Schaumglas» resp. «Materialwirkung XPS» erweitert. Dabei ist der unterschiedlichen Wärmeleitfähigkeit und damit unterschiedlichen Stärke der beiden Materialien Rechnung zu tragen.
Schwer abschätzbar und in absoluten Zahlen unbedeutend ist die CO2 – Differenz, resultierend aus unterschiedlichem Armierungsbedarf. Die Verstärkung der Fundamentplatte erbringt dank grösserer statischer Höhe rechnerisch eine Minderung an Armierungsquerschnitt – anderseits führt die hier flachere Verteilung der Bodenpressungen tendenziell zu grösseren Biegemomenten aus identischer Last. Im vorliegenden Rechenmodell wird daher auf eine Differenz - Ermittlung verzichtet.
EINZELNES: Auf dem Berechnungssheet figurieren unter «stoffliche Einflüsse» die verwendeten Materialien mit Angabe des für die Modellrechnung angenommenen Einheitsgewichts (kg/m3), ferner die laut KBOB anzunehmenden kgCO2-eq’s (kg CO2/kg Baustoff) und die in Spalte F je die auf den Kubikmeter Material hochgerechnete CO2 – Belastung (gelbe Eingabezellen). Alle gelben Eingabezellen sind beispielhaft beziffert, müssen aber im Einzelfall individuell ausgefüllt, bzw. überschrieben werden. Die Vorgabezelle F26 berücksichtigt über den einzutragenden Faktor die unterschiedliche Wärmeleitfähigkeit von SCHAUMGLAS und XPS und daraus die unterschiedlichen Dämmstärken für identischen Wärmedurchlasswiderstand.
In Zelle J17 ist das Gesamtergebnis der CO2 - Differenzen eingetragen (positiv zu Gunsten SCHAUMGLAS, negativ zu Gunsten XPS.
UND WAS KOSTET DAS GANZE?
Bei der Substitution von XPS – Dämmung durch SCHAUMGLAS – Dämmung kann mit der Gesamtkonstruktion – einerseits wegen geringerer Fundamentplattenstärke, anderseits dank kleinerem Kennwert «CO2-eq für Dämmstoff» laut KBOB – ein erhebliches Mass an umweltschädlichem CO2 eingespart werden.
Dieser Konstruktionsanpassung sind je Materialschicht in analoger Weise gewisse Kostendifferenzen zugeordnet, so wie im Formularabschnitt «A32:F42» beispielhaft eingetragen. Hieraus resultieren gemäss Abschnitt «H20:J27» die entsprechenden monetären Differenzen der zwei Konstruktionsvarianten. Die Kostendifferenz aus unterschiedlicher Plattenarmierung scheint vernachlässigbar und wird im Rechenmodell nicht erfasst.
Aus den Ergebnissen laut den Zellen J17 und J27 kann damit für die SCHAUMGLAS – Variante der spezifische "KOSTENAUFWAND PRO TONNE CO2 - EINSPARUNG" (CO2 - Preis) ausgewiesen werden. Es liegt dann im Ermessen der Bauherrschaft oder der Behörden, zu entscheiden, ob ein (eventueller) monetärer Mehraufwand für die statisch bevorzugte SCHAUMGLAS - Variante zugunsten der Umwelt in Kauf genommen werden soll.
18.07.2022

## BERECHNUNG
FUNDAMENTPLATTE AUF WÄRMEDÄMMSCHICHT
KOSTENAUFWAND PRO TONNE CO2 - EINSPARUNG (CO2 - PREIS)
SCHAUMGLAS vs. POLYSTYROL - HARTSCHAUM XPS; ANFORDERUNG: GLEICHE LOKALE VERFORMUNGEN WIE OHNE DÄMMUNG
UMKEHRUNG
STATISCHE EINFLÜSSE: |  |  |  |  | ERGEBNISSE: |  |  |  | Δdnom |  |  |  | davon Zähler | davon Nenner
Steifemodul Erdreich (Angabe Geol. od. Bauing.) | [MN/m2] | 20 ≤ | 100 | ≤ 300 | resultierende Plattenstärke auf XPS |  | 328 | [mm] | 11 | 82.55422 | 82.55422 | 93.55422 | 1299.5 | 7.226426 | 179.8261 | 179
[9 empty] | 21 | 69.51327 | 69.51327 | 90.51327
Referenz - Plattenstärke; Begriff s. "H34:J42" (Berechn. Bauing.) | [mm] | 150 ≤ | 250 | ≤ 850 | davon bettungsbedingte Differenz zur Referenzsituation |  | 78 | [mm] | 31 | 56.66423 | 56.66423 | 87.66423
[5 empty] | CO2 - Differenz "Beton", je nach *alternativem Dämmstoff |  | 18.7 | [kg CO2/m2] | 41 | 43.98921 | 43.98921 | 84.98921
Dämmstärke falls XPS (Festlegung Bauphysiker) | [mm] | 50 ≤ | 120 | ≤ 300 | (*jener Dämmstoff, der NICHT der Referenzsituation entspricht) |  |  |  | 51 | 31.47251 | 31.47251 | 82.47251
[5 empty] | CO2 - Differenz "Dämmung" |  | 33.5 | [kg CO2/m2] | 61 | 19.10028 | 19.10028 | 80.10028
massgebender Langzeit - E - Modul je nach XPS- Typ | [N/mm2] | 2 ≤ | 8 | ≤ 15 |  |  |  |  | 71 | 6.860255 | 6.860255 | 77.86025
[5 empty] | Spezifische CO2 - Einsparung dank SCHAUMGLAS |  | 52.2 | [kg CO2/m2] | 81 | -5.258455 | 5.258455 | 86.25845
[5 empty] | Gesamte CO2 - Einsparung dank SCHAUMGLAS |  | 52200 | [kg CO2 total] | 91 | -17.26557 | 17.26557 | 108.2656
STOFFLICHE EINFLÜSSE: |  | CO2 (KBOB) | CO2 kg/m3 |  | (positiv: zu Gunsten SCHAUMGLAS; negativ: zu Gunsten XPS) |  |  |  | 101 | -29.16979 | 29.16979 | 130.1698
[9 empty] | 111 | -40.97891 | 40.97891 | 151.9789
CO2 eq. inf. (Mehr -) Beton (Basis: 2400 kg/m3) |  | 0,10 kg/kg | 240 |  | Kostendifferenz "Beton", je nach *alternativem Dämmstoff |  | 19.5 | [CHF/m2] | 121 | -52.69998 | 52.69998 | 173.7
[5 empty] | (*jener Dämmstoff, der NICHT der Referenzsituation entspricht) |  |  |  | 131 | -64.33933 | 64.33933 | 195.3393
CO2 eq. inf. XPS - Dämmung (Basis: 30 kg/m3) |  | 14,4 kg/kg | 432 |  | Kostendifferenz "Aushub", je nach *alternativem Dämmstoff |  | 1.3 | [CHF/m2] | 141 | -75.90271 | 75.90271 | 216.9027
[5 empty] | (*jener Dämmstoff, der NICHT der Referenzsituation entspricht) |  |  |  | 151 | -87.39534 | 87.39534 | 238.3953
CO2 eq. inf. SCHAUMGLAS - Dämmung (Basis: 100 kg/m3) |  | 1,19 kg/kg | 119 |  | Kostendifferenz "Dämmstoff" |  | -39.8 | [CHF/m2] | 161 | -98.82196 | 98.82196 | 259.822
[10 empty] | 97.14543 | 97.14543 | 97.14543
Verhältniszahl: λD-SCHAUMGLAS / λD-XPS (Basis: 0,045/0,035) |  | [-] | 1.285 |  | Spezifische Kostendifferenz dank SCHAUMGLAS |  | -19 | [CHF/m2] | 10 | 83.86963 | 83.86963 | 93.86963
[5 empty] | Gesamte Kostendifferenz dank SCHAUMGLAS |  | -19000 | [CHF total] | 20 | 70.80842 | 70.80842 | 90.80842
GEOMETRISCHE EINFLÜSSE: |  |  |  |  | (positiv: zu Gunsten SCHAUMGLAS; negativ: zu Gunsten XPS) |  |  |  | 30 | 57.94103 | 57.94103 | 87.94103
[9 empty] | 40 | 45.24935 | 45.24935 | 85.24935
Fundamentplattenfläche, entsprechend gedämmt |  | [m2] | 1000 |  | KOSTENAUFWAND PRO TONNE CO2 - EINSPARUNG (CO2 - PREIS) |  | 364 | [CHF / TONNE CO2] | 50 | 32.71746 | 32.71746 | 82.71746
[9 empty] | 60 | 20.33136 | 20.33136 | 80.33136
KOMMERZIELLE EINFLÜSSE: | [8 empty] | 70 | 8.078628 | 8.078628 | 78.07863
[9 empty] | 80 | -4.051757 | 4.051757 | 84.05176
Material - und Verarbeitungskosten "Beton" |  | [CHF/m3] | 250 |  | BERECHNUNG JE NACH REFERENZSITUATION (A oder B): |  |  |  | 90 | -16.06962 | 16.06962 | 106.0696
[5 empty] | A) Fundamentplatte gemäss Zelle F11 direkt auf Erdreich oder auf SCHAUMGLAS |  |  |  | 100 | -27.98377 | 27.98377 | 127.9838
Materialkosten "SCHAUMGLAS" |  | [CHF/m3] | 450 |  | gesucht: Erforderliche Plattenstärke falls XPS - Lagerung |  |  |  | 110 | -39.80207 | 39.80207 | 149.8021
Verlege - und Verarbeitungskosten "SCHAUMGLAS" |  | [CHF/m2] | 12.5 |  | tippe in die Zelle H42 den Buchstaben A |  |  |  | 120 | -51.53165 | 51.53165 | 171.5316
[9 empty] | 130 | -63.1789 | 63.1789 | 193.1789
Materialkosten "XPS" |  | [CHF/m3] | 280 |  | B) Fundamentplatte gemäss Zelle F11 auf XPS aufliegend |  |  |  | 140 | -74.74964 | 74.74964 | 214.7496
Verlege - und Verarbeitungskosten "XPS" |  | [CHF/m2] | 8.5 |  | gesucht: Erforderliche Plattenstärke falls SCHAUMGLAS - Lagerung |  |  |  | 150 | -86.24912 | 86.24912 | 236.2491
[5 empty] | tippe in die Zelle H42 den Buchstaben B |  |  |  | 160 | -97.68214 | 97.68214 | 257.6821
Kosten für (Mehr -) Aushub und Abtransport |  | [CHF/m3] | 30 |  | A | IST DIE REFERENZSITUATION |  | 2022-07-18 | 170 | -109.0531 | 109.0531 | 279.0531
[9 empty] | 180 | -120.3659 | 120.3659 | 300.3659
[9 empty] | 190 | -131.6242 | 131.6242 | 321.6242
[9 empty] | 200 | -142.8315 | 142.8315 | 342.8315
[9 empty] | 210 | -153.9907 | 153.9907 | 363.9907
[9 empty] | 220 | -165.1047 | 165.1047 | 385.1047
[9 empty] | 230 | -176.1761 | 176.1761 | 406.1761
[9 empty] | 240 | -187.2074 | 187.2074 | 427.2074
[9 empty] | 250 | -198.2007 | 198.2007 | 448.2007
[9 empty] | 260 | -209.1581 | 209.1581 | 469.1581
[9 empty] | 270 | -220.0816 | 220.0816 | 490.0816
[9 empty] | 280 | -230.973 | 230.973 | 510.973
[9 empty] | 290 | -241.8339 | 241.8339 | 531.8339
[9 empty] | 300 | -252.6658 | 252.6658 | 552.6658
[9 empty] | 310 | -263.4702 | 263.4702 | 573.4702
[9 empty] | 320 | -274.2485 | 274.2485 | 594.2485
[9 empty] | 330 | -285.0018 | 285.0018 | 615.0018
[9 empty] | 340 | -295.7315 | 295.7315 | 635.7315
[9 empty] | 350 | -306.4386 | 306.4386 | 656.4386
[9 empty] | 360 | -317.1241 | 317.1241 | 677.1241
[9 empty] | 370 | -327.789 | 327.789 | 697.789
[9 empty] | 380 | -338.4343 | 338.4343 | 718.4343
[9 empty] | 390 | -349.0607 | 349.0607 | 739.0607